## Sheet1
催化剂
催化剂型式 | 蜂窝式 | 基材 | TiO2-WO3-V2O5
活性物质 | V2O5 | 催化剂总体积m³ | 399.2×2（2层）
单块催化剂孔数 | 22×22 | 比表面积m2 | 539
体积密度kg/m3 | 380 | 压降 Pa | 600
催化剂体积 m3/炉 | 799 | 允许最大温度变化速率℃/min | 60
最低连续运行温度 ℃ | ＞300 | 最高连续运行温度 ℃ | ＜400